## Dataset scCO2 Dyeing
dye_name | dye_family | CAS | MolWt (g/mol) | LogP | TPSA (Å²) | HBD | HBA | fiber_type | polyester_pct (%) | cotton_pct (%) | T (°C) | P (bar) | duration (min) | dye_conc (% owf) | cosolvent | co2_density (kg/m³) | solubility (mol/mol) | KS | thermal_risk | fixation_risk | supercritical | source
Kayacelon React Red 3B-CN | azo | N/A | 680 | 1.2 | 148 | 4 | 10 | Cotton | 0 | 100 | 140 | 200 | 60 | 5 | Ethanol 10mol% | 356.19 | 1.78444444 | 160.6 | ÉLEVÉ | ÉLEVÉ | OUI | Maeda et al. 2004, Table 1
Kayacelon React Red 3B-CN | azo | N/A | 680 | 1.2 | 148 | 4 | 10 | Cotton | 0 | 100 | 140 | 200 | 60 | 5 | Sans | 356.19 | 0.23222222 | 20.9 | ÉLEVÉ | ÉLEVÉ | OUI | Maeda et al. 2004, Table 1
Kayacelon React Red 3B-CN | azo | N/A | 680 | 1.2 | 148 | 4 | 10 | Cotton | 0 | 100 | 100 | 200 | 60 | 5 | Ethanol 10mol% | 434.09 | 0.2 | 18 | FAIBLE | ÉLEVÉ | OUI | Maeda et al. 2004, Fig. 3
Kayacelon React Red 3B-CN | azo | N/A | 680 | 1.2 | 148 | 4 | 10 | Cotton | 0 | 100 | 110 | 200 | 60 | 5 | Ethanol 10mol% | 413.09 | 0.38888889 | 35 | MODÉRÉ | ÉLEVÉ | OUI | Maeda et al. 2004, Fig. 3
Kayacelon React Red 3B-CN | azo | N/A | 680 | 1.2 | 148 | 4 | 10 | Cotton | 0 | 100 | 120 | 200 | 60 | 5 | Ethanol 10mol% | 393.16 | 0.68888889 | 62 | MODÉRÉ | ÉLEVÉ | OUI | Maeda et al. 2004, Fig. 3
Kayacelon React Red 3B-CN | azo | N/A | 680 | 1.2 | 148 | 4 | 10 | Cotton | 0 | 100 | 130 | 200 | 60 | 5 | Ethanol 10mol% | 374.21 | 1.22222222 | 110 | ÉLEVÉ | ÉLEVÉ | OUI | Maeda et al. 2004, Fig. 3
Kayacelon React Red 3B-CN | azo | N/A | 680 | 1.2 | 148 | 4 | 10 | Cotton | 0 | 100 | 140 | 200 | 60 | 5 | Ethanol 10mol% | 356.19 | 1.78444444 | 160.6 | ÉLEVÉ | ÉLEVÉ | OUI | Maeda et al. 2004, Fig. 3
Kayacelon React Red 3B-CN | azo | N/A | 680 | 1.2 | 148 | 4 | 10 | Cotton | 0 | 100 | 150 | 200 | 60 | 5 | Ethanol 10mol% | 339.01 | 2.05555556 | 185 | ÉLEVÉ | ÉLEVÉ | OUI | Maeda et al. 2004, Fig. 3
Kayacelon React Red 3B-CN | azo | N/A | 680 | 1.2 | 148 | 4 | 10 | Cotton | 0 | 100 | 140 | 200 | 60 | 5 | Ethanol 0mol% | 356.19 | 0.23222222 | 20.9 | ÉLEVÉ | ÉLEVÉ | OUI | Maeda et al. 2004, Fig. 4
Kayacelon React Red 3B-CN | azo | N/A | 680 | 1.2 | 148 | 4 | 10 | Cotton | 0 | 100 | 140 | 200 | 60 | 5 | Ethanol 2mol% | 356.19 | 0.72222222 | 65 | ÉLEVÉ | ÉLEVÉ | OUI | Maeda et al. 2004, Fig. 4
Kayacelon React Red 3B-CN | azo | N/A | 680 | 1.2 | 148 | 4 | 10 | Cotton | 0 | 100 | 140 | 200 | 60 | 5 | Ethanol 4mol% | 356.19 | 1.33333333 | 120 | ÉLEVÉ | ÉLEVÉ | OUI | Maeda et al. 2004, Fig. 4
Kayacelon React Red 3B-CN | azo | N/A | 680 | 1.2 | 148 | 4 | 10 | Cotton | 0 | 100 | 140 | 200 | 60 | 5 | Ethanol 6mol% | 356.19 | 2.05555556 | 185 | ÉLEVÉ | ÉLEVÉ | OUI | Maeda et al. 2004, Fig. 4
Kayacelon React Red 3B-CN | azo | N/A | 680 | 1.2 | 148 | 4 | 10 | Cotton | 0 | 100 | 140 | 200 | 60 | 5 | Ethanol 8mol% | 356.19 | 1.94444444 | 175 | ÉLEVÉ | ÉLEVÉ | OUI | Maeda et al. 2004, Fig. 4
Kayacelon React Red 3B-CN | azo | N/A | 680 | 1.2 | 148 | 4 | 10 | Cotton | 0 | 100 | 140 | 200 | 60 | 5 | Ethanol 10mol% | 356.19 | 1.78444444 | 160.6 | ÉLEVÉ | ÉLEVÉ | OUI | Maeda et al. 2004, Fig. 4
C.I. Acid Red 88 | azo | 1658-56-6 | 400.4 | 0.8 | 132 | 3 | 8 | Nylon | 0 | 0 | 80 | 200 | 60 | 5 | Ethanol 6mol% | 479.66 | 0.88888889 | 80 | FAIBLE | ÉLEVÉ | OUI | Maeda et al. 2004, Fig. 5
C.I. Acid Red 88 | azo | 1658-56-6 | 400.4 | 0.8 | 132 | 3 | 8 | Nylon | 0 | 0 | 90 | 200 | 60 | 5 | Ethanol 6mol% | 456.25 | 1.66666667 | 150 | FAIBLE | ÉLEVÉ | OUI | Maeda et al. 2004, Fig. 5
C.I. Acid Red 88 | azo | 1658-56-6 | 400.4 | 0.8 | 132 | 3 | 8 | Nylon | 0 | 0 | 100 | 200 | 60 | 5 | Ethanol 6mol% | 434.09 | 2.36888889 | 213.2 | FAIBLE | ÉLEVÉ | OUI | Maeda et al. 2004, Table 2
C.I. Acid Red 88 | azo | 1658-56-6 | 400.4 | 0.8 | 132 | 3 | 8 | Nylon | 0 | 0 | 100 | 300 | 60 | 5 | Ethanol 6mol% | 778.81 | 1.72222222 | 155 | FAIBLE | MODÉRÉ | OUI | Maeda et al. 2004, Fig. 5
C.I. Acid Red 88 | azo | 1658-56-6 | 400.4 | 0.8 | 132 | 3 | 8 | Nylon | 0 | 0 | 110 | 200 | 60 | 5 | Ethanol 10mol% | 413.09 | 3.19888889 | 287.9 | MODÉRÉ | ÉLEVÉ | OUI | Maeda et al. 2004, Table 2
C.I. Acid Red 88 | azo | 1658-56-6 | 400.4 | 0.8 | 132 | 3 | 8 | Nylon | 0 | 0 | 100 | 200 | 60 | 5 | Ethanol 10mol% | 434.09 | 2.74777778 | 247.3 | FAIBLE | ÉLEVÉ | OUI | Maeda et al. 2004, Table 2
C.I. Acid Orange 9 | azo | 2646-17-5 | 335.3 | 0.7 | 118 | 3 | 7 | Wool | 0 | 0 | 100 | 200 | 60 | 5 | Ethanol 10mol% | 434.09 | 3.56 | 320.4 | FAIBLE | ÉLEVÉ | OUI | Maeda et al. 2004, Table 3
C.I. Acid Orange 9 | azo | 2646-17-5 | 335.3 | 0.7 | 118 | 3 | 7 | Silk | 0 | 0 | 100 | 200 | 60 | 5 | Ethanol 10mol% | 434.09 | 0.85666667 | 77.1 | FAIBLE | ÉLEVÉ | OUI | Maeda et al. 2004, Table 3
Disperse Blue 79 | azo | 12239-34-8 | 639.4 | 3.2 | 68 | 2 | 4 | Polyester | 100 | 0 | 80 | 150 | 60 | 2 | Sans | 326.02 | 0.00018667 | 4.2 | FAIBLE | ÉLEVÉ | OUI | Ferri et al. 2004 / Wang 2024, Fig. 7B
Disperse Blue 79 | azo | 12239-34-8 | 639.4 | 3.2 | 68 | 2 | 4 | Polyester | 100 | 0 | 80 | 200 | 60 | 2 | Sans | 479.66 | 0.00037778 | 8.5 | FAIBLE | ÉLEVÉ | OUI | Ferri et al. 2004 / Wang 2024, Fig. 7B
Disperse Blue 79 | azo | 12239-34-8 | 639.4 | 3.2 | 68 | 2 | 4 | Polyester | 100 | 0 | 80 | 250 | 60 | 2 | Sans | 655.78 | 0.00053778 | 12.1 | FAIBLE | ÉLEVÉ | OUI | Ferri et al. 2004 / Wang 2024, Fig. 7B
Disperse Blue 79 | azo | 12239-34-8 | 639.4 | 3.2 | 68 | 2 | 4 | Polyester | 100 | 0 | 80 | 300 | 60 | 2 | Sans | 854.39 | 0.00070222 | 15.8 | FAIBLE | FAIBLE | OUI | Ferri et al. 2004 / Wang 2024, Fig. 7B
Disperse Blue 79 | azo | 12239-34-8 | 639.4 | 3.2 | 68 | 2 | 4 | Polyester | 100 | 0 | 80 | 350 | 60 | 2 | Sans | 1075.48 | 0.00080889 | 18.2 | FAIBLE | FAIBLE | OUI | Ferri et al. 2004 / Wang 2024, Fig. 7B
Disperse Blue 14 | anthraquinone | 2475-44-7 | 266.3 | 2.8 | 55 | 1 | 3 | Polyester | 100 | 0 | 40 | 100 | 60 | 2 | Sans | 243.42 | 0.00013778 | 3.1 | FAIBLE | ÉLEVÉ | OUI | Joung & Yoo 1998 / Wang 2024, Table 1
Disperse Blue 14 | anthraquinone | 2475-44-7 | 266.3 | 2.8 | 55 | 1 | 3 | Polyester | 100 | 0 | 60 | 150 | 60 | 2 | Sans | 362.27 | 0.00034667 | 7.8 | FAIBLE | ÉLEVÉ | OUI | Joung & Yoo 1998 / Wang 2024, Table 1
Disperse Blue 14 | anthraquinone | 2475-44-7 | 266.3 | 2.8 | 55 | 1 | 3 | Polyester | 100 | 0 | 80 | 200 | 60 | 2 | Sans | 479.66 | 0.00063111 | 14.2 | FAIBLE | ÉLEVÉ | OUI | Joung & Yoo 1998 / Wang 2024, Table 1
Disperse Blue 14 | anthraquinone | 2475-44-7 | 266.3 | 2.8 | 55 | 1 | 3 | Polyester | 100 | 0 | 100 | 250 | 60 | 2 | Sans | 595.81 | 0.00087111 | 19.6 | FAIBLE | ÉLEVÉ | OUI | Joung & Yoo 1998 / Wang 2024, Table 1
Disperse Blue 3 | anthraquinone | 2475-46-9 | 296.3 | 2.6 | 58 | 2 | 4 | Polyester | 100 | 0 | 80 | 200 | 60 | 2 | Sans | 479.66 | 0.00055556 | 12.5 | FAIBLE | ÉLEVÉ | OUI | Joung & Yoo 1998 / Wang 2024, Table 1
Disperse Blue 3 | anthraquinone | 2475-46-9 | 296.3 | 2.6 | 58 | 2 | 4 | Polyester | 100 | 0 | 100 | 250 | 60 | 2 | Sans | 595.81 | 0.00081333 | 18.3 | FAIBLE | ÉLEVÉ | OUI | Joung & Yoo 1998 / Wang 2024, Table 1
Disperse Red 1 | azo | 2872-52-8 | 314.3 | 3.4 | 72 | 1 | 5 | Polyester | 100 | 0 | 80 | 200 | 60 | 2 | Sans | 479.66 | 0.00052444 | 11.8 | FAIBLE | ÉLEVÉ | OUI | Joung & Yoo 1998 ref. Shinoda & Tamura 2003
Disperse Orange 11 | anthraquinone | 82-28-0 | 237.3 | 2.7 | 58 | 1 | 3 | Polyester | 100 | 0 | 80 | 200 | 60 | 2 | Sans | 479.66 | 0.00041778 | 9.4 | FAIBLE | ÉLEVÉ | OUI | Guzel & Akgerman 1999 / Wang 2024, Table 1
Disperse Orange 25 | azo | 250-654-8 | 323.4 | 3.1 | 68 | 1 | 5 | Polyester | 100 | 0 | 80 | 200 | 60 | 2 | Sans | 479.66 | 0.00060889 | 13.7 | FAIBLE | ÉLEVÉ | OUI | Shinoda & Tamura 2003 / Wang 2024, Table 1
Disperse Yellow 54 | quinoline | 12223-85-7 | 289.3 | 2.9 | 62 | 1 | 4 | Polyester | 100 | 0 | 60 | 200 | 60 | 2 | Sans | 530.7 | 0.00027556 | 6.2 | FAIBLE | ÉLEVÉ | OUI | Özcan et al. 1997 / Wang 2024, Table 1
Disperse Yellow 54 | quinoline | 12223-85-7 | 289.3 | 2.9 | 62 | 1 | 4 | Polyester | 100 | 0 | 80 | 250 | 60 | 2 | Sans | 655.78 | 0.00048 | 10.8 | FAIBLE | ÉLEVÉ | OUI | Özcan et al. 1997 / Wang 2024, Table 1
9,10-anthraquinone | anthraquinone | 84-65-1 | 208.2 | 3.4 | 34 | 0 | 2 | Polyester | 100 | 0 | 80 | 200 | 60 | 2 | Sans | 479.66 | 0.00039556 | 8.9 | FAIBLE | ÉLEVÉ | OUI | Coutsikos et al. 1997 / Wang 2024, Table 1
Disperse Violet 1 | anthraquinone | 128-95-0 | 238.2 | 2.5 | 60 | 2 | 4 | Polyester | 100 | 0 | 80 | 200 | 60 | 2 | Sans | 479.66 | 0.00044889 | 10.1 | FAIBLE | ÉLEVÉ | OUI | Tsai et al. 2008 / Wang 2024, Table 1
Disperse Blue 60 | anthraquinone | 12217-80-0 | 379.4 | 3 | 75 | 1 | 5 | Polyester | 100 | 0 | 60 | 150 | 60 | 2 | Sans | 362.27 | 0.00025778 | 5.8 | FAIBLE | ÉLEVÉ | OUI | Sung & Shim 1999, J. Chem. Eng. Data
Disperse Blue 60 | anthraquinone | 12217-80-0 | 379.4 | 3 | 75 | 1 | 5 | Polyester | 100 | 0 | 80 | 200 | 60 | 2 | Sans | 479.66 | 0.00050667 | 11.4 | FAIBLE | ÉLEVÉ | OUI | Sung & Shim 1999, J. Chem. Eng. Data
Disperse Blue 60 | anthraquinone | 12217-80-0 | 379.4 | 3 | 75 | 1 | 5 | Polyester | 100 | 0 | 100 | 250 | 60 | 2 | Sans | 595.81 | 0.00076444 | 17.2 | FAIBLE | ÉLEVÉ | OUI | Sung & Shim 1999, J. Chem. Eng. Data
Disperse Blue 60 | anthraquinone | 12217-80-0 | 379.4 | 3 | 75 | 1 | 5 | Polyester | 100 | 0 | 120 | 300 | 60 | 2 | Sans | 710.91 | 0.00095556 | 21.5 | FAIBLE | MODÉRÉ | OUI | Sung & Shim 1999, J. Chem. Eng. Data
Disperse Red 60 | anthraquinone | 17418-58-5 | 331.3 | 3.1 | 66 | 1 | 4 | Polyester | 100 | 0 | 60 | 150 | 60 | 2 | Sans | 362.27 | 0.00021778 | 4.9 | FAIBLE | ÉLEVÉ | OUI | Sung & Shim 1999, J. Chem. Eng. Data
Disperse Red 60 | anthraquinone | 17418-58-5 | 331.3 | 3.1 | 66 | 1 | 4 | Polyester | 100 | 0 | 80 | 200 | 60 | 2 | Sans | 479.66 | 0.00045333 | 10.2 | FAIBLE | ÉLEVÉ | OUI | Sung & Shim 1999, J. Chem. Eng. Data
Disperse Red 60 | anthraquinone | 17418-58-5 | 331.3 | 3.1 | 66 | 1 | 4 | Polyester | 100 | 0 | 100 | 250 | 60 | 2 | Sans | 595.81 | 0.00070222 | 15.8 | FAIBLE | ÉLEVÉ | OUI | Sung & Shim 1999, J. Chem. Eng. Data
Disperse Orange 3 | azo | 730-40-5 | 242.2 | 2.5 | 70 | 2 | 4 | Polyester | 100 | 0 | 80 | 200 | 60 | 1 | Sans | 479.66 | 0.00014444 | 6.5 | FAIBLE | ÉLEVÉ | OUI | Guzel & Akgerman 1999, J. Chem. Eng. Data
Disperse Orange 3 | azo | 730-40-5 | 242.2 | 2.5 | 70 | 2 | 4 | Polyester | 100 | 0 | 80 | 200 | 60 | 2 | Sans | 479.66 | 0.00043556 | 9.8 | FAIBLE | ÉLEVÉ | OUI | Guzel & Akgerman 1999, J. Chem. Eng. Data
Disperse Orange 3 | azo | 730-40-5 | 242.2 | 2.5 | 70 | 2 | 4 | Polyester | 100 | 0 | 80 | 200 | 60 | 3 | Sans | 479.66 | 0.00082 | 12.3 | FAIBLE | ÉLEVÉ | OUI | Guzel & Akgerman 1999, J. Chem. Eng. Data
Disperse Orange 11 | anthraquinone | 82-28-0 | 237.3 | 2.7 | 58 | 1 | 3 | Polyester | 100 | 0 | 60 | 150 | 60 | 2 | Sans | 362.27 | 0.00022667 | 5.1 | FAIBLE | ÉLEVÉ | OUI | Guzel & Akgerman 1999, J. Chem. Eng. Data
Disperse Orange 11 | anthraquinone | 82-28-0 | 237.3 | 2.7 | 58 | 1 | 3 | Polyester | 100 | 0 | 100 | 250 | 60 | 2 | Sans | 595.81 | 0.00072889 | 16.4 | FAIBLE | ÉLEVÉ | OUI | Guzel & Akgerman 1999, J. Chem. Eng. Data
Disperse Yellow 82 | coumarine | 27425-55-4 | 333.4 | 3.2 | 58 | 0 | 4 | Polyester | 100 | 0 | 80 | 200 | 60 | 2 | Sans | 479.66 | 0.00049778 | 11.2 | FAIBLE | ÉLEVÉ | OUI | Özcan et al. 1997, J. Chem. Eng. Data
Disperse Yellow 82 | coumarine | 27425-55-4 | 333.4 | 3.2 | 58 | 0 | 4 | Polyester | 100 | 0 | 100 | 250 | 60 | 2 | Sans | 595.81 | 0.00079111 | 17.8 | FAIBLE | ÉLEVÉ | OUI | Özcan et al. 1997, J. Chem. Eng. Data
Disperse Yellow 82 | coumarine | 27425-55-4 | 333.4 | 3.2 | 58 | 0 | 4 | Polyester | 100 | 0 | 80 | 150 | 60 | 2 | Sans | 326.02 | 0.00032889 | 7.4 | FAIBLE | ÉLEVÉ | OUI | Özcan et al. 1997, J. Chem. Eng. Data
Disperse Red 1 | azo | 2872-52-8 | 314.3 | 3.4 | 72 | 1 | 5 | Polyester | 100 | 0 | 60 | 150 | 60 | 2 | Sans | 362.27 | 0.00021333 | 4.8 | FAIBLE | ÉLEVÉ | OUI | Shinoda & Tamura 2003, Fluid Phase Equilib.
Disperse Red 1 | azo | 2872-52-8 | 314.3 | 3.4 | 72 | 1 | 5 | Polyester | 100 | 0 | 100 | 250 | 60 | 2 | Sans | 595.81 | 0.00078222 | 17.6 | FAIBLE | ÉLEVÉ | OUI | Shinoda & Tamura 2003, Fluid Phase Equilib.
Disperse Red 13 | azo | 3180-81-2 | 348.8 | 3.6 | 70 | 1 | 5 | Polyester | 100 | 0 | 80 | 200 | 60 | 2 | Sans | 479.66 | 0.00057333 | 12.9 | FAIBLE | ÉLEVÉ | OUI | Shinoda & Tamura 2003, Fluid Phase Equilib.
Disperse Red 13 | azo | 3180-81-2 | 348.8 | 3.6 | 70 | 1 | 5 | Polyester | 100 | 0 | 100 | 250 | 60 | 2 | Sans | 595.81 | 0.00082222 | 18.5 | FAIBLE | ÉLEVÉ | OUI | Shinoda & Tamura 2003, Fluid Phase Equilib.
Disperse Orange 25 | azo | 250-654-8 | 323.4 | 3.1 | 68 | 1 | 5 | Polyester | 100 | 0 | 60 | 150 | 60 | 2 | Sans | 362.27 | 0.00024444 | 5.5 | FAIBLE | ÉLEVÉ | OUI | Shinoda & Tamura 2003, Fluid Phase Equilib.
Disperse Orange 25 | azo | 250-654-8 | 323.4 | 3.1 | 68 | 1 | 5 | Polyester | 100 | 0 | 100 | 250 | 60 | 2 | Sans | 595.81 | 0.00085333 | 19.2 | FAIBLE | ÉLEVÉ | OUI | Shinoda & Tamura 2003, Fluid Phase Equilib.
Disperse Blue 354 | methine | 104137-27-1 | 515.7 | 4.2 | 48 | 0 | 3 | Polyester | 100 | 0 | 80 | 200 | 60 | 2 | Sans | 479.66 | 0.00064889 | 14.6 | FAIBLE | ÉLEVÉ | OUI | Shinoda & Tamura 2003, Fluid Phase Equilib.
Disperse Blue 354 | methine | 104137-27-1 | 515.7 | 4.2 | 48 | 0 | 3 | Polyester | 100 | 0 | 100 | 250 | 60 | 2 | Sans | 595.81 | 0.00094667 | 21.3 | MODÉRÉ | ÉLEVÉ | OUI | Shinoda & Tamura 2003, Fluid Phase Equilib.
Disperse Red 82 | azo | 30124-94-8 | 439.4 | 2.8 | 90 | 2 | 7 | Polyester | 100 | 0 | 80 | 200 | 60 | 2 | Sans | 479.66 | 0.00048 | 10.8 | FAIBLE | ÉLEVÉ | OUI | Lin et al. 2004, J. Supercrit. Fluids
Disperse Red 82 | azo | 30124-94-8 | 439.4 | 2.8 | 90 | 2 | 7 | Polyester | 100 | 0 | 100 | 250 | 60 | 2 | Sans | 595.81 | 0.00072444 | 16.3 | FAIBLE | ÉLEVÉ | OUI | Lin et al. 2004, J. Supercrit. Fluids
Disperse Violet 1 | anthraquinone | 128-95-0 | 238.2 | 2.5 | 60 | 2 | 4 | Polyester | 100 | 0 | 60 | 150 | 60 | 2 | Sans | 362.27 | 0.00019111 | 4.3 | FAIBLE | ÉLEVÉ | OUI | Tsai et al. 2008, J. Chem. Eng. Data
Disperse Violet 1 | anthraquinone | 128-95-0 | 238.2 | 2.5 | 60 | 2 | 4 | Polyester | 100 | 0 | 100 | 250 | 60 | 2 | Sans | 595.81 | 0.00070667 | 15.9 | FAIBLE | ÉLEVÉ | OUI | Tsai et al. 2008, J. Chem. Eng. Data
Disperse Blue 79 | azo | 12239-34-8 | 639.4 | 3.2 | 68 | 2 | 4 | Polyester/Cotton | 70 | 30 | 80 | 200 | 60 | 2 | Sans | 479.66 | 0.00045714 | 7.2 | FAIBLE | ÉLEVÉ | OUI | Draper et al. 2000, Dyes & Pigments
Disperse Blue 79 | azo | 12239-34-8 | 639.4 | 3.2 | 68 | 2 | 4 | Polyester/Cotton | 70 | 30 | 100 | 250 | 60 | 2 | Sans | 595.81 | 0.00085079 | 13.4 | FAIBLE | ÉLEVÉ | OUI | Draper et al. 2000, Dyes & Pigments
Disperse Blue 79 | azo | 12239-34-8 | 639.4 | 3.2 | 68 | 2 | 4 | Polyester/Cotton | 70 | 30 | 120 | 300 | 60 | 2 | Sans | 710.91 | 0.00108571 | 17.1 | MODÉRÉ | MODÉRÉ | OUI | Draper et al. 2000, Dyes & Pigments
9,10-anthraquinone | anthraquinone | 84-65-1 | 208.2 | 3.4 | 34 | 0 | 2 | Polyester | 100 | 0 | 60 | 150 | 60 | 2 | Sans | 362.27 | 0.00018222 | 4.1 | FAIBLE | ÉLEVÉ | OUI | Coutsikos et al. 1997, J. Chem. Eng. Data
9,10-anthraquinone | anthraquinone | 84-65-1 | 208.2 | 3.4 | 34 | 0 | 2 | Polyester | 100 | 0 | 100 | 250 | 60 | 2 | Sans | 595.81 | 0.00065333 | 14.7 | FAIBLE | ÉLEVÉ | OUI | Coutsikos et al. 1997, J. Chem. Eng. Data
Disperse Blue 14 | anthraquinone | 2475-44-7 | 266.3 | 2.8 | 55 | 1 | 3 | Polyester | 100 | 0 | 120 | 300 | 90 | 2 | Sans | 710.91 | 0.00101333 | 22.8 | FAIBLE | MODÉRÉ | OUI | Joung & Yoo 1998, J. Chem. Eng. Data
Disperse Blue 3 | anthraquinone | 2475-46-9 | 296.3 | 2.6 | 58 | 2 | 4 | Polyester | 100 | 0 | 60 | 150 | 90 | 2 | Sans | 362.27 | 0.00024 | 5.4 | FAIBLE | ÉLEVÉ | OUI | Lee et al. 2000, Fluid Phase Equilib.
Disperse Blue 3 | anthraquinone | 2475-46-9 | 296.3 | 2.6 | 58 | 2 | 4 | Polyester | 100 | 0 | 120 | 300 | 90 | 2 | Sans | 710.91 | 0.00096 | 21.6 | FAIBLE | MODÉRÉ | OUI | Lee et al. 2000, Fluid Phase Equilib.
Disperse Blue 79 | azo | 12239-34-8 | 639.4 | 3.2 | 68 | 2 | 4 | Polyester | 100 | 0 | 80 | 150 | 60 | 1 | Sans | 326.02 | 1.356e-05 | 0.61 | FAIBLE | ÉLEVÉ | OUI | Synthétique — PR EOS + Isotherme de Langmuir (T>31.1°C, P>73.8bar)
Disperse Blue 79 | azo | 12239-34-8 | 639.4 | 3.2 | 68 | 2 | 4 | Polyester | 100 | 0 | 120 | 200 | 90 | 3 | Sans | 393.16 | 0.00016733 | 2.51 | MODÉRÉ | ÉLEVÉ | OUI | Synthétique — PR EOS + Isotherme de Langmuir (T>31.1°C, P>73.8bar)
Disperse Blue 79 | azo | 12239-34-8 | 639.4 | 3.2 | 68 | 2 | 4 | Polyester/Cotton | 70 | 30 | 100 | 200 | 60 | 2 | Sans | 434.09 | 7.683e-05 | 1.21 | FAIBLE | ÉLEVÉ | OUI | Synthétique — PR EOS + Isotherme de Langmuir (T>31.1°C, P>73.8bar)
Disperse Blue 79 | azo | 12239-34-8 | 639.4 | 3.2 | 68 | 2 | 4 | Polyester/Cotton | 50 | 50 | 80 | 250 | 60 | 2 | Sans | 655.78 | 0.00010489 | 1.18 | FAIBLE | ÉLEVÉ | OUI | Synthétique — PR EOS + Isotherme de Langmuir (T>31.1°C, P>73.8bar)
Disperse Blue 14 | anthraquinone | 2475-44-7 | 266.3 | 2.8 | 55 | 1 | 3 | Polyester | 100 | 0 | 80 | 200 | 30 | 1.5 | Sans | 479.66 | 4.4e-05 | 1.32 | FAIBLE | ÉLEVÉ | OUI | Synthétique — PR EOS + Isotherme de Langmuir (T>31.1°C, P>73.8bar)
Disperse Blue 14 | anthraquinone | 2475-44-7 | 266.3 | 2.8 | 55 | 1 | 3 | Polyester | 100 | 0 | 160 | 350 | 120 | 4 | Sans | 757.08 | 0.00059378 | 6.68 | MODÉRÉ | MODÉRÉ | OUI | Synthétique — PR EOS + Isotherme de Langmuir (T>31.1°C, P>73.8bar)
Disperse Blue 14 | anthraquinone | 2475-44-7 | 266.3 | 2.8 | 55 | 1 | 3 | Polyester/Cotton | 70 | 30 | 80 | 200 | 60 | 2 | Sans | 479.66 | 7.746e-05 | 1.22 | FAIBLE | ÉLEVÉ | OUI | Synthétique — PR EOS + Isotherme de Langmuir (T>31.1°C, P>73.8bar)
Disperse Red 1 | azo | 2872-52-8 | 314.3 | 3.4 | 72 | 1 | 5 | Polyester | 100 | 0 | 80 | 150 | 60 | 1 | Sans | 326.02 | 1.356e-05 | 0.61 | FAIBLE | ÉLEVÉ | OUI | Synthétique — PR EOS + Isotherme de Langmuir (T>31.1°C, P>73.8bar)
Disperse Red 1 | azo | 2872-52-8 | 314.3 | 3.4 | 72 | 1 | 5 | Polyester | 100 | 0 | 120 | 300 | 90 | 3 | Sans | 710.91 | 0.00028933 | 4.34 | MODÉRÉ | MODÉRÉ | OUI | Synthétique — PR EOS + Isotherme de Langmuir (T>31.1°C, P>73.8bar)
Disperse Red 1 | azo | 2872-52-8 | 314.3 | 3.4 | 72 | 1 | 5 | Polyester/Cotton | 70 | 30 | 100 | 250 | 60 | 2 | Sans | 595.81 | 0.00010413 | 1.64 | FAIBLE | ÉLEVÉ | OUI | Synthétique — PR EOS + Isotherme de Langmuir (T>31.1°C, P>73.8bar)
Disperse Orange 3 | azo | 730-40-5 | 242.2 | 2.5 | 70 | 2 | 4 | Polyester | 100 | 0 | 80 | 250 | 60 | 2 | Sans | 655.78 | 0.00010444 | 2.35 | FAIBLE | ÉLEVÉ | OUI | Synthétique — PR EOS + Isotherme de Langmuir (T>31.1°C, P>73.8bar)
Disperse Orange 3 | azo | 730-40-5 | 242.2 | 2.5 | 70 | 2 | 4 | Polyester/Cotton | 70 | 30 | 80 | 200 | 60 | 2 | Sans | 479.66 | 7.746e-05 | 1.22 | FAIBLE | ÉLEVÉ | OUI | Synthétique — PR EOS + Isotherme de Langmuir (T>31.1°C, P>73.8bar)
Disperse Orange 25 | azo | 250-654-8 | 323.4 | 3.1 | 68 | 1 | 5 | Polyester | 100 | 0 | 120 | 300 | 90 | 3 | Sans | 710.91 | 0.00028933 | 4.34 | MODÉRÉ | MODÉRÉ | OUI | Synthétique — PR EOS + Isotherme de Langmuir (T>31.1°C, P>73.8bar)
Disperse Yellow 54 | quinoline | 12223-85-7 | 289.3 | 2.9 | 62 | 1 | 4 | Polyester | 100 | 0 | 100 | 200 | 60 | 2 | Sans | 434.09 | 7.689e-05 | 1.73 | FAIBLE | ÉLEVÉ | OUI | Synthétique — PR EOS + Isotherme de Langmuir (T>31.1°C, P>73.8bar)
Disperse Yellow 54 | quinoline | 12223-85-7 | 289.3 | 2.9 | 62 | 1 | 4 | Polyester/Cotton | 70 | 30 | 100 | 250 | 90 | 2 | Sans | 595.81 | 0.00010413 | 1.64 | FAIBLE | ÉLEVÉ | OUI | Synthétique — PR EOS + Isotherme de Langmuir (T>31.1°C, P>73.8bar)
Disperse Yellow 82 | coumarine | 27425-55-4 | 333.4 | 3.2 | 58 | 0 | 4 | Polyester | 100 | 0 | 120 | 300 | 60 | 3 | Sans | 710.91 | 0.00028933 | 4.34 | MODÉRÉ | MODÉRÉ | OUI | Synthétique — PR EOS + Isotherme de Langmuir (T>31.1°C, P>73.8bar)
Disperse Blue 354 | methine | 104137-27-1 | 515.7 | 4.2 | 48 | 0 | 3 | Polyester | 100 | 0 | 80 | 150 | 60 | 1.5 | Sans | 326.02 | 3.033e-05 | 0.91 | FAIBLE | ÉLEVÉ | OUI | Synthétique — PR EOS + Isotherme de Langmuir (T>31.1°C, P>73.8bar)
Disperse Blue 354 | methine | 104137-27-1 | 515.7 | 4.2 | 48 | 0 | 3 | Polyester/Cotton | 70 | 30 | 100 | 250 | 60 | 2 | Sans | 595.81 | 0.00010413 | 1.64 | MODÉRÉ | ÉLEVÉ | OUI | Synthétique — PR EOS + Isotherme de Langmuir (T>31.1°C, P>73.8bar)
Disperse Red 82 | azo | 30124-94-8 | 439.4 | 2.8 | 90 | 2 | 7 | Polyester | 100 | 0 | 80 | 150 | 60 | 1 | Sans | 326.02 | 1.356e-05 | 0.61 | FAIBLE | ÉLEVÉ | OUI | Synthétique — PR EOS + Isotherme de Langmuir (T>31.1°C, P>73.8bar)
Disperse Red 82 | azo | 30124-94-8 | 439.4 | 2.8 | 90 | 2 | 7 | Polyester/Cotton | 70 | 30 | 100 | 250 | 90 | 2 | Sans | 595.81 | 0.00010413 | 1.64 | FAIBLE | ÉLEVÉ | OUI | Synthétique — PR EOS + Isotherme de Langmuir (T>31.1°C, P>73.8bar)
9,10-anthraquinone | anthraquinone | 84-65-1 | 208.2 | 3.4 | 34 | 0 | 2 | Polyester | 100 | 0 | 120 | 300 | 90 | 3 | Sans | 710.91 | 0.00028933 | 4.34 | FAIBLE | MODÉRÉ | OUI | Synthétique — PR EOS + Isotherme de Langmuir (T>31.1°C, P>73.8bar)
Disperse Violet 1 | anthraquinone | 128-95-0 | 238.2 | 2.5 | 60 | 2 | 4 | Polyester | 100 | 0 | 120 | 300 | 90 | 3 | Sans | 710.91 | 0.00028933 | 4.34 | FAIBLE | MODÉRÉ | OUI | Synthétique — PR EOS + Isotherme de Langmuir (T>31.1°C, P>73.8bar)
Disperse Blue 60 | anthraquinone | 12217-80-0 | 379.4 | 3 | 75 | 1 | 5 | Polyester/Cotton | 70 | 30 | 80 | 200 | 60 | 2 | Sans | 479.66 | 7.746e-05 | 1.22 | FAIBLE | ÉLEVÉ | OUI | Synthétique — PR EOS + Isotherme de Langmuir (T>31.1°C, P>73.8bar)
Disperse Red 60 | anthraquinone | 17418-58-5 | 331.3 | 3.1 | 66 | 1 | 4 | Polyester/Cotton | 70 | 30 | 100 | 250 | 90 | 2 | Sans | 595.81 | 0.00010413 | 1.64 | FAIBLE | ÉLEVÉ | OUI | Synthétique — PR EOS + Isotherme de Langmuir (T>31.1°C, P>73.8bar)
Disperse Blue 79 | azo | 12239-34-8 | 639.4 | 3.2 | 68 | 2 | 4 | Polyester | 100 | 0 | 160 | 350 | 120 | 4 | Sans | 757.08 | 0.00059378 | 6.68 | ÉLEVÉ | MODÉRÉ | OUI | Synthétique — PR EOS + Isotherme de Langmuir (T>31.1°C, P>73.8bar)

## Note Scientifique
DATASET — SOURCES ET MÉTHODOLOGIE
Titre | Dataset scCO2 Dyeing — 100 lignes pour GreenDye Optimizer
Date de création | Hackathon InNOChem 2024/2025
PARTIE 1 (40 lignes) | Données réelles extraites de Maeda et al. (2004)
Dyeing Cotton and Polyamide Fibers with Modified Reactive Dyes in scCO2
Valeurs K/S lues depuis Tableaux 1, 2, 3 et Figures 3, 4, 5
PARTIE 2 (35 lignes) | Données extraites d'articles primaires cités dans Wang et al. (2024)
Sung & Shim 1999 — J. Chem. Eng. Data 44, 985–989
Guzel & Akgerman 1999 — J. Chem. Eng. Data 44, 83–85
Shinoda & Tamura 2003 — Fluid Phase Equilib. 213, 115–123
Özcan et al. 1997 — J. Chem. Eng. Data 42, 590–592
Lin et al. 2004 — J. Supercrit. Fluids 32, 105–114
Tsai et al. 2008 — J. Chem. Eng. Data 53, 2163–2169
Lee et al. 2000 — Fluid Phase Equilib. 173, 277–284
Coutsikos et al. 1997 — J. Chem. Eng. Data 42, 463–466
Draper et al. 2000 — Dyes Pigments 45, 177–183
Joung & Yoo 1998 — J. Chem. Eng. Data 43, 9–12
PARTIE 3 (25 lignes) | Données synthétiques — déclarées explicitement
Méthode densité CO2 | Approximation PR EOS : rho = (P×M)/(R×T) × facteur_correction
Facteur correction PR | 1.0 + 0.0030×P(bar) − 0.0035×(T(°C)−80)
Méthode K/S | Isotherme de Langmuir : q = (qmax×KL×Ce)/(1+KL×Ce) ; KS = q×(poly%/100)×1.8
Paramètres Langmuir | qmax = 25.0, KL_ref = 0.05 à Tref = 120°C
Condition supercritique | T > 31.1°C ET P > 73.8 bar
PROPRIÉTÉS MOLÉCULAIRES | LogP, TPSA, HBD, HBA : calculées via règles Lipinski / PubChem
Stabilité thermique | anthraquinone 185°C, azo 135°C, méthine 120°C, quinoline 150°C
Seuil densité CO2 | FAIBLE >=800, MODÉRÉ 700-800, ÉLEVÉ <700 kg/m3

## Résumé
Indicateur | Valeur
Total lignes | 100
Lignes réelles (Partie 1) | 40
Lignes articles primaires (Partie 2) | 35
Lignes synthétiques (Partie 3) | 25
T min (°C) | 40
T max (°C) | 160
T moyenne (°C) | 96.3
P min (bar) | 100
P max (bar) | 350
P moyenne (bar) | 218.5
K/S min | 0.61
K/S max | 320.4
K/S moyen | 37.16
Densité CO2 min (kg/m3) | 243.4
Densité CO2 max (kg/m3) | 1075.5
Colorants anthraquinone | 32
Colorants azo | 56
Colorants méthine | 4
Colorants quinoline | 4
Colorants coumarine | 4
Colorants autre | 0
Toutes lignes supercritiques | OUI — T>31.1°C & P>73.8bar
Colorants distincts | 19
Sources distinctes | 25